## consulta
Analisis de Causas de Productos no conformes en proceso 2015
|  |  | Años | ots
| Causas de PNC EN PROCESO |  |  | 2015
1 | DEFECTO MOLDE |  |  | 5
2 | SE UTILIZA MATERIAL SCRAP |  |  | 113
3 | TEMPERATURA MAQUINA |  |  | 2
4 | MANIPULACION OPERADOR |  |  | 1
5 | IMPURESAS |  |  | 11
6 | TEMPERATURA DE MOLDE |  |  | 1
7 | DEFECTO MAQUINA |  |  | 2
8 | LLENADO INCOMPLETO |  |  | 192
| Total Cantidad de Ot | 0 | 0 | 133
Analisis de resultados : Se evidencia que las mayores causas de pnc en procesos es la causa "llenado incompleto" y "Material scrap" , esta causa corresponde a que debido a que el material el scrap entonces se producen problemas de presión en maquina, lo que redunda en que el material no llene completamente las cavidades de los moldes. La otra causa que es la de uso de material scrap redunda en que el producto terminado no posee la calidad que debiera tener un producto con material virgen.
Acción: El jefe de produccion tendrá que usar solo material virgen o bien cada operador junto con el coordinador de la producción procurar el buen funmcionamiento del molde sabiendo que están usando material no virgen.